## Eingabe
Protokoll Krümmungs-Eigenspannungsmessung
Chargennummer: | 251202P1 |  | Datum: | 2026-01-13 |  | Auswerter: | ZAW |  | Messgerät: | Cyberscan Vantage | Version | V03
Eingabe |  |  |  | Ergebnis
Probenbezeichnung | DB7-E
Einbauhöhe [cm] | [5 empty] | Wert | Fehler
Substrat: | Wert | Fehler |  | Eigenspannung [GPa] |  | 2.539215 | 0.3613991
Werkstoff | Titan |  |  | thermische Spannung [GPa] |  | bitte thermische Parameter angeben
Substratdicke [mm] | 1 | 0.1 |  | intrinsische Spannung [GPa] |  | 2.539215
E-Modul [GPa] | 105 | 2
Querkontranktionszahl | 0.34 |  |  | Kommentar
therm. Ausdehnungskoeffizient Substrat /10-6 K-1 | 9.2
Schicht:
Werkstoff | ta-C
Schichtdicke [µm] | 1.4 | 0.2 |  | '--> Die Schlagworte "nicht vertrauenswürdig" und "Gradient" sollten bei Bedarf verwendet werden. Diese Worte werden von der Datenbank gesondert verarbeitet.
Temperaturdifferenz bei der Beschichtung [K]
therm. Ausdehnungskoeffizient Schicht /10-6 K-1 | 2.3
Zur Bestimmung der Messungenauigkeiten und deren Übertragung auf das Endergebnis wurde die gaußsche Fehlerfortpflanzung angewandt, da mehrere fehlerbehaftete Größen unabhängig voneinander in die Stoney-Formel eingehen.
Bestimmung Substratdicke |  |  |  | Bestimmung Krümmung und Eigenspannung |  |  |  |  | Dazu wird die Wurzel aus der Summe der Quadrate der Produkte aus der Ableitung der Stoney-Formel nach der jeweiligen Variable und dessen Standardabweichung gezogen wird (siehe Formel).
Mittelwert /mm | 1
STABW /mm | 0.1
Messwert 1 /mm | 0.9 |  |  |  | Messwert /m | Fehler /m | Eigenspannung /Gpa | Fehler /GPa
Messwert 2 /mm | 1 |  |  | Messwert 1 | 7.45198 | 0.00024 | 2.541525 | 0.6265309
Messwert 3 /mm | 1.1 |  |  | Messwert 2 | 7.45632 | 0.00025 | 2.540046 | 0.6261662
Messwert 4 /mm |  |  |  | Messwert 3 | 7.468 | 0.00024 | 2.536073 | 0.6251869
Messwert 5 /mm |  |  |  | Messwert 4 |  |  | #DIV/0! | #DIV/0!
|  |  |  | Messwert 5 |  |  | #DIV/0! | #DIV/0! | Der Term der Querkontraktionszahl wird bei der Fehlerrechnung nicht betrachtet, dessen Abweichung als vernachlässigbar angenommen.
Legende | [6 empty] | Mittelwert /m | #DIV/0! | Da nur ein Profil vermessen wird, wird auch für den Radius keine Abweichung angegeben. Die systematische Messungenauigkeit des Lasertriangulations-Messgeräts ist nicht näher quantifiziert.
Eingabe notwendig | [6 empty] | STABW /m | #DIV/0! | So verbleiben Schicht- und Substratdicke, sowie der E-Modul des Substrats, aus welchen die Messunsicherheit berechnet wird:
Eingabe optional
𝑠_σ=√((1/9∗(𝐷_𝑠 ∗ 𝐸_𝑠)/(𝐷_𝑓 ∗ (1−ν_𝑠 ) ∗ 𝑅) ∗ 𝑠_(𝐷_𝑠 ) )^2+ ((〖𝐷_𝑠〗^2 )/(6 ∗ 𝐷_𝑓 ∗ (1−ν_𝑠 ) ∗ 𝑅) ∗𝑠_(𝐸_𝑠 ) )^2+(− (〖𝐷_𝑠〗^2 ∗ 𝐸_𝑠)/(6 ∗ 〖𝐷_𝑓〗^2 ∗ (1−ν_𝑠 ) ∗ 𝑅) ∗𝑠_(𝐷_𝑓 ) )^2 " " )
𝜎_𝑓 ≡𝑆𝑐ℎ𝑖𝑐ℎ𝑡𝑠𝑝𝑎𝑛𝑛𝑢𝑛𝑔
𝑑_𝑠 ≡𝑆𝑢𝑏𝑠𝑡𝑟𝑎𝑡𝑑𝑖𝑐𝑘𝑒
𝑑_𝑓 ≡𝑆𝑐ℎ𝑖𝑐ℎ𝑡𝑑𝑖𝑐𝑘𝑒
ν_𝑠 ≡𝑃𝑜𝑖𝑠𝑠𝑜𝑛𝑧𝑎ℎ𝑙 (𝑆𝑢𝑏𝑠𝑡𝑟𝑎𝑡)
𝑅 ≡𝐾𝑟ü𝑚𝑚𝑢𝑛𝑔𝑠𝑟𝑎𝑑𝑖𝑢𝑠
σ_𝑓= 〖〖𝐸_𝑠 𝑑〗_𝑠〗^2/(6 𝑑_𝑓 (1 − 𝜈_𝑠 ) 𝑅)
𝑆𝑡𝑜𝑛𝑒𝑦−𝐺𝑙𝑒𝑖𝑐ℎ𝑢𝑛𝑔:
𝐸_𝑠 ≡𝐸𝑙𝑎𝑠𝑡𝑖𝑧𝑖𝑡ä𝑡𝑠𝑚𝑜𝑑𝑢𝑙 (𝑆𝑢𝑏𝑠𝑡𝑟𝑎𝑡)
𝐹𝑒ℎ𝑙𝑒𝑟: 𝑠_σ=√((1/9∗(𝐷_𝑠 ∗ 𝐸_𝑠)/(𝐷_𝑓 ∗ (1−ν_𝑠 ) ∗ 𝑅) ∗ 𝑠_(𝐷_𝑠 ) )^2+ ((〖𝐷_𝑠〗^2 )/(6 ∗ 𝐷_𝑓 ∗ (1−ν_𝑠 ) ∗ 𝑅) ∗𝑠_(𝐸_𝑠 ) )^2+(− (〖𝐷_𝑠〗^2 ∗ 𝐸_𝑠)/(6 ∗ 〖𝐷_𝑓〗^2 ∗ (1−ν_𝑠 ) ∗ 𝑅) ∗𝑠_(𝐷_𝑓 ) )^2 "+ " ((〖𝐷_𝑠〗^2 ∗ 𝐸_𝑠)/(6 ∗ 𝐷_(𝑓 )∗ (1−ν_𝑠 )^2 ∗ 𝑅) ∗𝑠_(ν_𝑠 ) )^2 " + " (− (〖𝐷_𝑠〗^2 ∗ 𝐸_𝑠)/(6 ∗ 𝐷_𝑓 ∗ (1−ν_𝑠 ) ∗ 𝑅^2 ) ∗𝑠_𝑅 )^2 " " )

## Übergabe
Chargennummer | 251202P1
Prüfkörper | DB7-E
Typ der Messung | Krümmungs-Eigenspannungsmessung | Zum Einbinden in die automatische Datenübetragung…
Schichttyp | #REF!
Substratwerkstoff | Titan
Krümmungsradius | Wert
Eigenspannung | 2.539215
Fehler (ES) | 0.3613991
thermische Spannung | 2.539215
intrinsische Spannung | 2.539215
Kommentar
Messgerät | Cyberscan Vantage
Protokollversion | V03
Datum_Messung | 2026-01-13