## Prtkl std
Protokoll Kalottenschliff | [22 empty] | V034 | [18 empty] | Zwischenrechnungen - Änderung nur durch qualifizierte Personen
Ersteller: Frank Schaller
Chargennummer: | 251202P1 |  |  | Prüfkörper ID: |  | PF1 |  | Auswerter: |  | Skorloff |  |  | Datum Messung: |  | 2026-03-05 | Datum Protokoll erstellt: |  |  | 2026-03-05 | [29 empty] | ta-C - Sonderbehandlung (für Datenbank und externe Protokolle) | [10 empty] | Umrechnung Umdrehung Achse zu Umdrehungen Kugel
[8 empty] | Messgerät: |  | KSG 117 |  |  | Kalibrierstand: |  | 2022-06-09 | Datum ggf. letzte Änderung:
ta-C im Namen?
Ergebnis - Automatische Ausgabe | [49 empty] | Schicht 1 | Schicht 2 | Schicht 3 | Schicht4 | ta-C-gesamt | ausformuliert
ta-C-Schicht |  |  |  | Schicht 2 |  |  |  | Schicht 3 |  |  |  |  | Schicht 4 |  |  | Information | [33 empty] | ja | 0 | 0 | 0 | ja
Schichtdicke: | 1,4 ± 0,2 µm |  |  | Schichtdicke: |  | keine weitere Schicht |  | Schichtdicke: |  | keine weitere Schicht |  |  | Schichtdicke: |  | keine weitere Schicht | [33 empty] | Sichtdicke | 1.421596 |  |  |  | 1.4 | 1,4 ± 0,2 µm
Relative Abweichung: | ± 10 % |  |  | Relative Abweichung: |  | - |  | Relative Abweichung: |  | - |  |  | Relative Abweichung: |  | - | [33 empty] | Abwrel | 10 |  |  |  | 10 | ± 10%
Laterale Abweichung: | ± 0,1 µm |  |  | Laterale Abweichung: |  | - |  | Laterale Abweichung: |  | - |  |  | Laterale Abweichung: |  | - | [33 empty] | Stabw | 0.1 |  |  |  | 0.1 | ± 0,1 µm
Messfehler: | ± 0,2 µm |  |  | Messfehler: |  | - |  | Messfehler: |  | - |  |  | Messfehler: |  | - | [33 empty] | Messfehler | 0.2 |  |  |  | 0.2 | ± 0,2 µm
Interpretationsfehler: | ± 0,1 µm |  |  | Interpretationsfehler: |  | - |  | Interpretationsfehler: |  | - |  |  | Interpretationsfehler: |  | - | [33 empty] | Min | 1.4 |  |  |  | 1.4 | 1,4 µm
Abbildfehler: | ± 0,1 µm |  |  | Abbildfehler: |  | - |  | Abbildfehler: |  | - |  |  | Abbildfehler: |  | -
Minimum: | 1,4 µm |  |  | Minimum: |  | - |  | Minimum: |  | - |  |  | Minimum: |  | - | [33 empty] | Max | 1.5 |  |  |  | 1.5 | 1,5 µm
Maximum: | 1,5 µm |  |  | Maximum: |  | - |  | Maximum: |  | - |  |  | Maximum: |  | - | [33 empty] | Anzahl | 3 |  |  |  | 3
Ausgewertet: | 3 Messungen |  |  | Ausgewertet: |  | 0 Messungen |  | Ausgewertet: |  | 0 Messungen |  |  | Ausgewertet: |  | 0 Messungen | [33 empty] | MaxAbw | 0.2 |  |  |  | 0.2
Normale Auswertung
1.421596 | 0.129859 | [47 empty] | MW | 1.421596
1.374461 | 1.501213 |  |  | 0 |  | 0 |  | 0 |  | 0 |  |  | 0 |  | 0 | [33 empty] | MWrund | 1.4
[49 empty] | MAXAbw | 0.129859
[49 empty] | MAXAbwrund | 0.2
[49 empty] | Rel | 0.09134736 | #VALUE! | #VALUE! | #VALUE!
Weitere Informationen - Eingabegrößen | [48 empty] | Relrund | 10 | #VALUE! | #VALUE! | #VALUE!
Schichtmaterial Schicht 1: |  |  | ta-C |  | ja | ^ Funktions- schicht? |  | Substrat: |  |  |  | 100Cr6 (Nosta) |  |  |  | Kommentar | [32 empty] | Interpret | 0.08871225 | 0 | 0 | 0
Schichtmaterial Schicht 2: | [7 empty] | Oberflächenbearbeitung: |  |  |  | lapped | [36 empty] | Kugelfhlr | 0.04373191 | 0 | 0 | 0
Schichtmaterial Schicht 3: | [7 empty] | Schleifsuspension |  |  |  | 0,25 µm MagnumTop | [36 empty] | Messfehler | 0.129859 | 0 | 0 | 0
Schichtmaterial Schicht 4: | [7 empty] | Kugelmaterial: |  |  |  | WC-Co | [36 empty] | Messfehler rund | 0.2
[8 empty] | Fehler Kugeldurchmesser im Längsrundlauf /mm: |  |  |  | 0.6 |  |  | Links angegebene Werte sind sozusagen Kalibrierwerte, welche nur durch qualifizierte Nutzer verändert werden dürfen!!!
[8 empty] | Interpretationsfehler Annahme /%: |  |  |  | 99 |  | 2.575829
[8 empty] | Innenradius/Außenradius ok-Verhältnis: |  |  |  | 0.3333333
[8 empty] | Interpretationsfehler ok /µm: |  |  |  | 0.075
[8 empty] | WinkelKugelaufnahme Achse /°: |  |  |  | 137 |  | 2.391101
[8 empty] | Achsendickedünnster Bereich Kugelaufnahme /mm : |  |  |  | 8.55
Bitte oben rechts etwas eintragen, wenn Schicht Funktionsschicht ist (leer = Haftvermittler)! ^ | [7 empty] | Kugeldurchmesser /mm: |  |  |  | 20 | [36 empty] | Stabw | 0.06933845
[8 empty] | Abstand Probe zu Achse /mm: |  |  |  | 16.5 | [36 empty] | Stabwrund | 0.1
[8 empty] | Umdrehungsgeschwindigkeit /U/ min: |  |  |  | 200
[8 empty] | Winkel / °: |  |  |  | 63
[49 empty] | Min | 1.374461 | 0 | 0 | 0
ausgewertete Einzelmessergebnisse | [24 empty] | weitere Einzelmessinformationen | [23 empty] | Max | 1.501213 | 0 | 0 | 0
Eingabegrößen | [15 empty] | automatische Ausgabe | [8 empty] | Allgemeine Kalottenparameter | [8 empty] | ta-C-Schicht |  | Schicht 2 |  | Schicht 3 |  | Schicht 4 | [8 empty] | Anzahl | 3 | 0 | 0 | 0
Kalottenbezeichung | Kugeldurchmesser |  |  | Gemessene Radien der Schichtübergänge /µm | [11 empty] | Schichtdicke /µm | [7 empty] | Schichtdefekt bei | Eingabe | [6 empty] | Ausgabe |  | Ausgabe |  | Ausgabe | Ausgabe | Ausgabe | Ausgabe | Ausgabe | Ausgabe |  | Status | [6 empty] | Schichtdicke auswertbar |  |  |  | 0 eingetragen | [7 empty] | Defekt | [8 empty] | Messfehler "großer Interpretationsfehler" |  |  |  | Messfehler "großer Abbildfehler" |  |  |  | Interpretationsfehler |  |  |  | Abbildfehler |  |  |  | Innenradius/Außenradius ok? |  |  |  | Verschleiß/ Umdrehung? | QKugel | UKugel | Zwischenlänge | Auflagehöhe Kugel | Q Achse | UAchse | Verhältnis
| /mm |  |  | Innen-/Außenkreis Substrat |  | Außenkreis ta-C-Schicht |  | Außenkreis Schicht 2 |  | Außenkreis Schicht 3 |  |  | Außenkreis Schicht 4 |  | Schichtdefekt | ta-C-Schicht |  | Schicht 2 |  | Schicht 3 |  | Schicht 4 |  |  | Datum Kalotten-anfertigung | Achsenumdrehungen /1000 | Winkel | Geschwindigkeit | Abstand Probe zu Achse /mm | Kugelmaterial | Schleifsuspension | Kugelumdrehungen /1000 | Verschleiß/Umdrehung /µm3 | Innenradius/ Außenradius | Schichtvolumen abgetragen /µm3 | Innenradius/ Außenradius | Schichtvolumen abgetragen /µm3 | Innenradius/ Außenradius | Schichtvolumen abgetragen /µm3 | Innenradius/ Außenradius | Schichtvolumen abgetragen /µm3
|  |  |  | gemessen | Fehler | gemessen | Fehler | gemessen | Fehler | gemessen | Fehler |  | gemessen | Fehler |  | Wert | Fehler | Wert | Fehler | Wert | Fehler | Wert | Fehler |  |  |  | / ° | * min | [14 empty] | Kugel | Innen | Schicht1 | Schicht2 | Schicht3 | Schicht4 | Schichtdefekt | Schicht1 | Schicht2 | Schicht3 | Schicht4 | Schicht1 | Schicht2 | Schicht3 | Schicht4 | Schicht1 | Schicht2 | Schicht3 | Schicht4 | Schichtdicke generell | Schicht1 | Schicht2 | Schicht3 | Schicht4 | Schicht1 | Schicht2 | Schicht3 | Schicht4 | Schicht1 | Schicht2 | Schicht3 | Schicht4 | Schicht1 | Schicht2 | Schicht3 | Schicht4 | Schicht1 | Schicht2 | Schicht3 | Schicht4 | Schicht1 | Schicht2 | Schicht3 | Schicht4 | Schicht1 | Schicht2 | Schicht3 | Schicht4
K1 | 20 |  |  | 45.601 | 10 | 172.799 | 10 | [8 empty] | 1.4 | 0.2 | [9 empty] | 200 | 16.5 | 20 | WC-Co | 0,25 µm MagnumTop |  |  | 0.26 | 69692.62 | [7 empty] | ok | - | ok | - | - | - | - | 1.389113 | [20 empty] | 0.04186251 |  |  |  | 0.1227935 |  |  |  | 0.08479875 |  |  |  | 0.04046579 |  |  |  | ok | - | - | - | nein | 18.60835 | 58.45986 | 7.330025 | 1.443687 | 11.43737 | 35.93157 | 0.6146366
K2 | 20 |  |  | 48.539 | 10 | 179.938 | 10 | [8 empty] | 1.5 | 0.2 | [9 empty] | 200 | 16.5 | 20 | WC-Co | 0,25 µm MagnumTop |  |  | 0.27 | 81907.34 | [7 empty] | ok | - | ok | - | - | - | - | 1.501213 | [20 empty] | 0.04239582 |  |  |  | 0.129859 |  |  |  | 0.08871225 |  |  |  | 0.04373191 |  |  |  | ok | - | - | - | nein | 18.60835 | 58.45986 | 7.330025 | 1.443687 | 11.43737 | 35.93157 | 0.6146366
K3 | 20 |  |  | 49.511 | 10 | 173.027 | 10 | [8 empty] | 1.4 | 0.2 | [9 empty] | 200 | 16.5 | 20 | WC-Co | 0,25 µm MagnumTop |  |  | 0.29 | 69930.65 | [7 empty] | ok | - | ok | - | - | - | - | 1.374461 | [20 empty] | 0.043849 |  |  |  | 0.1239266 |  |  |  | 0.08640531 |  |  |  | 0.04003906 |  |  |  | ok | - | - | - | nein | 18.60835 | 58.45986 | 7.330025 | 1.443687 | 11.43737 | 35.93157 | 0.6146366
[27 empty] | 200 | 16.5 | 20 | WC-Co | 0,25 µm MagnumTop | [11 empty] | ok | - | - | - | - | - | - | [37 empty] | - | - | - | - | - | 0 | 0 | 0 | 0 | 8.55 | 26.86062 | #DIV/0!
[27 empty] | 200 | 16.5 | 20 | WC-Co | 0,25 µm MagnumTop | [11 empty] | ok | - | - | - | - | - | - | [37 empty] | - | - | - | - | - | 0 | 0 | 0 | 0 | 8.55 | 26.86062 | #DIV/0!
[27 empty] | 200 | 16.5 | 20 | WC-Co | 0,25 µm MagnumTop | [11 empty] | ok | - | - | - | - | - | - | [37 empty] | - | - | - | - | - | 0 | 0 | 0 | 0 | 8.55 | 26.86062 | #DIV/0!
[27 empty] | 200 | 16.5 | 20 | WC-Co | 0,25 µm MagnumTop | [11 empty] | ok | - | - | - | - | - | - | [37 empty] | - | - | - | - | - | 0 | 0 | 0 | 0 | 8.55 | 26.86062 | #DIV/0!
[27 empty] | 200 | 16.5 | 20 | WC-Co | 0,25 µm MagnumTop | [11 empty] | ok | - | - | - | - | - | - | [37 empty] | - | - | - | - | - | 0 | 0 | 0 | 0 | 8.55 | 26.86062 | #DIV/0!
[27 empty] | 200 | 16.5 | 20 | WC-Co | 0,25 µm MagnumTop | [11 empty] | ok | - | - | - | - | - | - | [37 empty] | - | - | - | - | - | 0 | 0 | 0 | 0 | 8.55 | 26.86062 | #DIV/0!
[27 empty] | 200 | 16.5 | 20 | WC-Co | 0,25 µm MagnumTop | [11 empty] | ok | - | - | - | - | - | - | [37 empty] | - | - | - | - | - | 0 | 0 | 0 | 0 | 8.55 | 26.86062 | #DIV/0!
[87 empty] | 3 | 0 | 0 | 0
weitere (nicht gewertete) Einzelmessergebnisse | [57 empty] | Mindestschichtdicke bestimmt durch nicht durchgebrochene Kalotte: | [8 empty] | Schichtdefekt sichtbar bei | [19 empty] | 0 | 0 | 0 | 0
Eingabegrößen | [15 empty] | automatische Ausgabe | [41 empty] | ^- für Information | [8 empty] | ^- für Information
Kalottenbezeichung | Kugeldurchmesser |  |  | Gemessene Radien der Schichtübergänge /µm | [11 empty] | Schichtdicke /µm | [7 empty] | Schichtdefekt bei | [62 empty] | Fehlerverbesserung durch kleinere Kalotte möglich bei
| /mm |  |  | Innenkreis Substrat |  | Außenkreis ta-C-Schicht |  | Außenkreis Schicht 2 |  | Außenkreis Schicht 3 |  |  | Außenkreis Schicht 4 |  | Schichtdefekt | ta-C-Schicht |  | Schicht 2 |  | Schicht 3 |  | Schicht 4 | [64 empty] | ^- für Information
|  |  |  | gemessen | Fehler | gemessen | Fehler | gemessen | Fehler | gemessen | Fehler |  | gemessen | Fehler |  | Wert | Fehler | Wert | Fehler | Wert | Fehler | Wert | Fehler | [19 empty] | ^- für Information
[27 empty] | 200 | 16.5 | 20 | WC-Co | 0,25 µm MagnumTop | [11 empty] | ok | - | - | - | - | - | - | [41 empty] | - | 0 | 0 | 0 | 0 | 8.55 | 26.86062 | #DIV/0!
[27 empty] | 200 | 16.5 | 20 | WC-Co | 0,25 µm MagnumTop | [11 empty] | ok | - | - | - | - | - | - | [41 empty] | - | 0 | 0 | 0 | 0 | 8.55 | 26.86062 | #DIV/0!
[27 empty] | 200 | 16.5 | 20 | WC-Co | 0,25 µm MagnumTop | [11 empty] | ok | - | - | - | - | - | - | [41 empty] | - | 0 | 0 | 0 | 0 | 8.55 | 26.86062 | #DIV/0!
Schichtverschleißberechnung
feste Größen |  |  |  | Eingabefelder
Kugeldurchmesser /mm |  | 20
Kugelmaterial |  | WC-Co
Dichte Kugel /g/cm³ |  | 14.9
Kugelmasse m / Kg: |  | 0.06241297 |  | berechnet, wird zur Weiterrechnung verwendet
Kugelmasse m / Kg: |  | 0.0623 |  | gewogen
Winkel a (wirkende Kraft) / °: |  | 63
Normallast /N |  | 0.5455377
Umdrehungsgesch. / min-1 (informativ) |  | 200
Haftschicht gemessen? |  | nein
Spalte Außenkreis |  | 7
Spalte Innenkreis |  | 5
Umdrehungen Achse
Kalottenbezeichnung |  | Umdrehungen
K1: |  | 2250
K2: |  | 2250
K3: |  | 2250
K4:
K5:
automatische Ausgabe |  |  |  | Verschleißkoeff. nach DIN EN ISO 26424:2016 |  |  |  | Verschleißkoeff. nach DIN EN ISO 26424:2016, Ks vorgegeben |  | Verschleißkoeff. nach DIN EN ISO 26424:2016 ohne Perforation
Kalottenbezeichnung
|  | Gleitweg /m |  | Vc /mm³ | Vs /mm³ | x | y /Nm/mm³ | Ks /mm³ | Kc /mm³ | Kc /mm³
K1: |  | 86.51239 |  | 0.00280099 | 2.122596e-08 | 7.578022e-06 | 16849.68 | 7.857772e-06 | 5.935171e-05 | 9.22827e-08
K2: |  | 86.51239 |  | 0.00329335 | 2.724791e-08 | 8.273616e-06 | 14330.63 | 7.857772e-06 | 6.978573e-05 | 1.084558e-07
K3: |  | 86.51239 |  | 0.002815794 | 2.949692e-08 | 1.047553e-05 | 16761.09 | 7.857772e-06 | 5.966674e-05 | 9.259785e-08
K4: |  | 0 |  | 0 | 0 |  |  | 7.857772e-06
K5: |  | 0 |  | 0 | 0 |  |  | 7.857772e-06
automatische Ausgabe
Verschleißkoeff. nach DIN EN ISO 26424:2016
Verschleißkoeffizient Substrat Vs /mm³/Nm |  | 4.10675e-09
Verschleißkoeffizient Schicht Vc /mm³/Nm |  | 7.223573e-05
Verschleißkoeff. nach DIN EN ISO 26424:2016, Ks vorgegeben
Verschleißkoeffizient Schicht Vc /mm³/Nm |  | 6.293473e-05 |  | 5.935236e-06 | (STABW)
Verschleißkoeff. nach DIN EN ISO 26424:2016 ohne Perforation
Verschleißkoeffizient Schicht Vc /mm³/Nm |  | 9.777877e-08 |  | 9.247889e-09 | (STABW)
Link zum Protokoll zur Bestimmung von Ks ohne Schicht
\\filer01\daten21100\03_Beschichtungen\2022\220426D1_Prometheus_10µm_v1\Kalottenschliff\220426D1_PF2_polierte Seite_Protokoll_Kalottenschliff_V032.xlsx
Note on DH1: Schaller, Frank: ^- Zwischenrechnung auf-/zuklappen
Note on S9: Schaller, Frank: wird nicht in die Access-Datenbank übernommen
Note on A13: Schaller, Frank: Standardabweichung verschiedener Kalotten (natürlich auf verschiedenen Stellen)
Note on E13: Schaller, Frank: Standardabweichung verschiedener Kalotten (natürlich auf verschiedenen Stellen)
Note on J13: Schaller, Frank: Standardabweichung verschiedener Kalotten (natürlich auf verschiedenen Stellen)
Note on O13: Schaller, Frank: Standardabweichung verschiedener Kalotten (natürlich auf verschiedenen Stellen)
Note on A14: Schaller, Frank: Zusammengerechneter Wert aus Interpretationsfehler und Abbildfehler (beeinflussen sich gegenseitig negativ)
Note on E14: Schaller, Frank: Zusammengerechneter Wert aus Interpretationsfehler und Kugelfehler (beeinflussen sich gegenseitig negativ)
Note on J14: Schaller, Frank: Zusammengerechneter Wert aus Interpretationsfehler und Kugelfehler (beeinflussen sich gegenseitig negativ)
Note on O14: Schaller, Frank: Zusammengerechneter Wert aus Interpretationsfehler und Kugelfehler (beeinflussen sich gegenseitig negativ)
Note on A15: Schaller, Frank: Laut Norm: Unsicherheit infolge der Unsicherheit bei der Bestimmung der Kalottendurchmesser in der Schicht und im Grundwerkstoff
Note on E15: Schaller, Frank: Laut Norm: Unsicherheit infolge der Unsicherheit bei der Bestimmung der Kalottendurchmesser in der Schicht und im Grundwerkstoff
Note on J15: Schaller, Frank: Laut Norm: Unsicherheit infolge der Unsicherheit bei der Bestimmung der Kalottendurchmesser in der Schicht und im Grundwerkstoff
Note on O15: Schaller, Frank: Laut Norm: Unsicherheit infolge der Unsicherheit bei der Bestimmung der Kalottendurchmesser in der Schicht und im Grundwerkstoff
Note on A16: Schaller, Frank: Laut Norm: Messunsicherheit, die mit dem vom Radius der bei der Erzeugung der Kalotte verwendeten Kugel abweichenden Krümmungsradius der Kalotte verbunden ist
Note on E16: Schaller, Frank: Laut Norm: Messunsicherheit, die mit dem vom Radius der bei der Erzeugung der Kalotte verwendeten Kugel abweichenden Krümmungsradius der Kalotte verbunden ist
Note on J16: Schaller, Frank: Laut Norm: Messunsicherheit, die mit dem vom Radius der bei der Erzeugung der Kalotte verwendeten Kugel abweichenden Krümmungsradius der Kalotte verbunden ist
Note on O16: Schaller, Frank: Laut Norm: Messunsicherheit, die mit dem vom Radius der bei der Erzeugung der Kalotte verwendeten Kugel abweichenden Krümmungsradius der Kalotte verbunden ist
Note on A17: Schaller, Frank: gemessen
Note on E17: Schaller, Frank: gemessen
Note on J17: Schaller, Frank: gemessen
Note on O17: Schaller, Frank: gemessen
Note on A18: Schaller, Frank: gemessen
Note on E18: Schaller, Frank: gemessen
Note on J18: Schaller, Frank: gemessen
Note on O18: Schaller, Frank: gemessen
Note on A29: Schaller, Frank: nur Schichten, welche irgendwie mit "ta-C" im Namen benannt werden werden zusammengerechnet und an die Datenbank übergeben!
Note on S29: Schaller, Frank: wird in die Access-Datenbank übernommen
Note on A30: Schaller, Frank: nur Schichten, welche irgendwie mit "ta-C" im Namen benannt werden werden zusammengerechnet und an die Datenbank übergeben!
Note on A31: Schaller, Frank: nur Schichten, welche irgendwie mit "ta-C" im Namen benannt werden werden zusammengerechnet und an die Datenbank übergeben!
Note on A32: Schaller, Frank: nur Schichten, welche irgendwie mit "ta-C" im Namen benannt werden werden zusammengerechnet und an die Datenbank übergeben!
Note on J33: Schaller, Frank: Regelmäßig mit WLI überprüfen - wird als Standardwert unten übernommen
Note on J34: Schaller, Frank: Anteil der Personen, die innerhalb der angegebenen maximalen Abweichungen auswerten
Note on P34: Schaller, Frank: Divisor für Standardabweichung
Note on J35: Schaller, Frank: Über diesem Verhältnis kommt im Informationsfenster der Hinweis, dass eine kleinere Kalotte die Fehler verkleinert
Note on J36: Schaller, Frank: Liegt der Interpretationsfehler darunter so kommt kein Hinweis, dass man die Kalotte bei unpassendem Innenradius/Außenradius-Verhältnis erneut durchführen sollte
Note on P37: Schaller, Frank: Bogemaß
Note on A45: Schaller, Frank: <- weitere optionale Eingabegrößen auf-/zuklappen
Note on E49: Schaller, Frank: Sollte ein innere Radius als "0" eingetragen werden, wird die Kalotte als nicht durchgeschliffen angesehen und nicht zur Auswertung, sondern nur im "Information"sfeld, herangezogen.
Note on Q50: Schaller, Frank: Hier ausgewertete Schichtdefekte werden u.a. im "Information"sfeld mit ausgewertet
Note on AL50: Schaller, Frank: Aussage eines Verschleißes der Schicht nur aussagekräftig, wenn Verschleiß auch nur in der Schicht -> nur bei Innenradius "0" der angegebenen Schicht (nur eine) auswertbar
Note on AO50: Schaller, Frank: Nur für Flachproben anwenbar!
Note on AR50: Schaller, Frank: Nur für Flachproben anwenbar!
Note on AU50: Schaller, Frank: Nur für Flachproben anwenbar!
Note on AX50: Schaller, Frank: Nur für Flachproben anwenbar!
Note on A62: Schaller, Frank: Wenn benötigt Zeilen einfügen: Komplette Zeile dieses Auswertebereiches mit Klick auf Zeilennummer markieren, kopieren und einfügen. Löschen von Zeilen ist ebenfalls möglich Erste und letzte vorgefertigte Zeile sind hierbei Ausnahmen und weder zu kopieren, noch zu löschen, und die kopierten Zeilen sollten auch zwischen ihnen eingefügt werden! (Bedingte Formatierungen funktionieren dann natürlich nicht mehr)
Note on A73: Schaller, Frank: Wenn benötigt Zeilen einfügen: Komplette Zeile dieses Auswertebereiches mit Klick auf Zeilennummer markieren, kopieren und einfügen. Löschen von Zeilen ist ebenfalls möglich Erste und letzte vorgefertigte Zeile sind hierbei Ausnahmen und weder zu kopieren, noch zu löschen, und die kopierten Zeilen sollten auch zwischen ihnen eingefügt werden! (Bedingte Formatierungen funktionieren dann natürlich nicht mehr)

## Prtkl ext en
Crater Grinding Method Measurement Report
Batch number: | 251202P1
Coating material: | ta-C
Test specimen: | in-house reference specimen (PF1)
Measurement method: | Crater grinding method (ISO 26423)
Measured variable: | Coating thickness
Evaluator: | Skorloff
Date: | 2026-03-05
Coating thickness
| ta-C film | - | - | -
Result1: | 1,4 ± 0,2 µm | - | - | -
Relative deviation2: | ± 10 % | - | - | -
Standard deviation3: | ± 0,1 µm | - | - | -
Measurement error4: | ± 0,2 µm | - | - | -
Minimum5: | 1,4 µm | - | - | -
Maximum6: | 1,5 µm | - | - | -
Evaluated7: | 3 measurements | 0 measurements | 0 measurements | 0 measurements
Annotation:
Contact: | Dr. Stefan Makowski
Fraunhofer Institute for Material and Beam Technology IWS
Winterbergstraße 28 ¦ 01277 Dresden ¦ Germany
Phone +49 351 83391-3192 ¦ Fax -3314
stefan.makowski@iws.fraunhofer.de
www.iws.fraunhofer.de/en.html
Explanation of data:
1 average over evaluated single measurements with highest deviation of lateral deviation and measurement error
2 highest deviation of lateral deviation and measurement error relatively to result
3 standard deviation of evaluated measurements on different positions on specimen
4 error in total of relevant errors of ISO 26423:2016-11 attachment B
5 minimum of evaluated single measurements
6 maximum of evaluated single measurements
7 number of evaluated single measurements
The measuring equipment used is not calibrated according to ISO 9001. Possible deviations resulting from this are not estimated to be significant.

## Prtkl ext de
Messprotokoll Kalottenschliff
Chargennummer: | 251202P1
Schichtmaterial: | ta-C
Prüfkörper: | interner Standardprüfkörper (PF1)
Messverfahren: | Kalottenschliff (DIN EN ISO 26423)
Messgrößen: | Schichtdicke
Prüfer: | Skorloff
Datum: | 2026-03-05
Schichtdicke (Schichten in Reihenfolge beginnend am Substrat)
| ta-C-Schicht | - | - | -
Ergebnis1: | 1,4 ± 0,2 µm | - | - | -
Relative Abweichung2: | ± 10 % | - | - | -
Laterale Abweichung3: | ± 0,1 µm | - | - | -
Messfehler4: | ± 0,2 µm | - | - | -
Minimum5: | 1,4 µm | - | - | -
Maximum6: | 1,5 µm | - | - | -
Ausgewertet7: | 3 Messungen | 0 Messungen | 0 Messungen | 0 Messungen
Kommentar:
Ansprechpartner: | Dr. Stefan Makowski
Fraunhofer-Institut für Werkstoff- und Strahltechnik IWS
Winterbergstraße 28 ¦ 01277 Dresden
Telefon 0351 83391-3192 ¦ Fax -3314
stefan.makowski@iws.fraunhofer.de
www.iws.fraunhofer.de
Erklärung zu Werten:
1 Mittelwert aus ausgewerteten Einzelmessungen mit größter Abweichung aus lateraler Abweichung und Messfehler
2 Größte Abweichung aus lateraler Abweichung und Messfehler relativ zum Ergebnis
3 Standardabweichung bei ausgewerteten Messungen auf verschiedenen Stellen der Probe
4 Zusammengerechneter Fehler relevanter in DIN EN ISO 26423:2016-11 Anhang B angegebener Fehler
5 Minimum ausgewerteter Einzelmessungen
6 Maximum ausgewerteter Einzelmessungen
7 Anzahl ausgewerteter Einzelmessungen
Die genutzten Messmittel sind nicht nach ISO 9001 kalibriert. Daraus resultierende mögliche Abweichungen werden nicht als erheblich eingschätzt.

## Ansprchprtnr
Ansprechpartner angeben: | Dr. Stefan Makowski
Ansprechpartner | Position de | Position en | Durchwahl Telefon | Durchwahl Fax | E-Mail | Suchberechnung: | Spalte: | 4
Dr. Stefan Makowski | Gruppenleiter Schichtcharakterisierung |  | 3192 | 3314 | stefan.makowski@iws.fraunhofer.de | Satzbausteine: | Tele de: | Telefon 0351 83391-
Dr. Volker Weihnacht | Abteilungsleiter Kohlenstoffschichten |  | 3247 | 3314 | volker.weihnacht@iws.fraunhofer.de |  | Tele en: | Phone +49 351 83391-
Dr. Frank Kaulfuß | Gruppenleiter Beschichtungsverfahren |  | 3414 | 3314 | frank.kaulfuß@iws.fraunhofer.de |  | Fax: | ¦ Fax -

## Uebergabe
Chargenummer | 251202P1
Prüfkörper | PF1
Oberfläche | lapped
Schichtdicke | 1.4 | µm
Fehler Schichtdicke | 0.2 | µm
Anzahl Einzelmessungen | 3
Schichtverschleiß -mit Perforation, Stahlverschleißkoeff. bestimmt | 7.223573e-05 | mm³/Nm
Schichtverschleiß -mit Perforation, Stahlverschleißkoeff. vorgegeben | 6.293473e-05 | mm³/Nm
Fehler Schichtverschleiß -mit Perforation, Stahlverschleißkoeff. vorgegeben | 5.935236e-06 | mm³/Nm
Schichtverschleiß -ohne Perforation | 9.777877e-08 | mm³/Nm
Fehler Schichtverschleiß -ohne Perforation | 9.247889e-09 | mm³/Nm
Kommentar | 0
Messgerät | KSG 117
Protokollversion | V034
Datum_Messung | 2026-03-05