## Einfügehilfe
Achtung, dieses Tab dient in der Vorlageversion zum Einfügen der Ergebnisse aus Origin. Es kann hinterher gelöscht werden. - Stefan
Standard-Fit
Origin 8.6 hier reinkopieren
| I0G | I0G | w0G | w0G | BG | BG | QG | QG | I0D | I0D | w0D | w0D | BD | BD | m | m | n | n | Statistik | Statistik
| Wert | Standardfehler | Wert | Standardfehler | Wert | Standardfehler | Wert | Standardfehler | Wert | Standardfehler | Wert | Standardfehler | Wert | Standardfehler | Wert | Standardfehler | Wert | Standardfehler | Chi-Quadr Reduziert | Kor. R-Quadrat
B | 12013.95582 | 30.17411 | 1585.007 | 0.52506 | 294.48215 | 1.25842 | -5.73262 | 0.08699 | 0 | 0 | 1350 | 0 | 200 | 0 | 0.20007 | 0.05903 | 1159.22912 | 74.18626 | 12476.56499 | 0.99897
Hier entnehmen
B | 12013.95582 | 30.17411 | 1585.007 | 0.52506 | 294.48215 | 1.25842 | -5.73262 | 0.08699 | 0 | 0 | 1350 | 0 | 200 | 0 | 0.20007 | 0.05903 | 1159.22912 | 74.18626 | 0.99897
Mit Partikel (Zusatzpeaks bei D und G)
Origin 8.6 hier reinkopieren
Zielzelle Einfügen | I0G | I0G | w0G | w0G | BG | BG | QG | QG | I0D | I0D | w0D | w0D | BD | BD | m | m | n | n | IPG | IPG | wPG | wPG | BPG | BPG | IPD | IPD | wPD | wPD | BPD | BPD | Statistik | Statistik
| Wert | Standardfehler | Wert | Standardfehler | Wert | Standardfehler | Wert | Standardfehler | Wert | Standardfehler | Wert | Standardfehler | Wert | Standardfehler | Wert | Standardfehler | Wert | Standardfehler | Wert | Standardfehler | Wert | Standardfehler | Wert | Standardfehler | Wert | Standardfehler | Wert | Standardfehler | Wert | Standardfehler | Chi-Quadr Reduziert | Kor. R-Quadrat
Roller_150417D1_test_8000 | 572.8815 | 6.3116 | 1602.40302 | 1.88644 | 126.3706 | 2.55776 | -5.13695 | 0.59488 | 250.11869 | 10.18023 | 1362.56657 | 2.4693 | 222.62418 | 12.05782 | 1.01047 | 0.0176 | -390.31583 | 23.9316 | 420 | 0 | 1580 | 0 | 15 | 0 | 50 | 0 | 1350 | 0 | 50 | 0 | 440.45295 | 0.99635
Hier entnehmen Standardkurve
Roller_150417D1_test_8000 | 572.8815 | 6.3116 | 1602.40302 | 1.88644 | 126.3706 | 2.55776 | -5.13695 | 0.59488 | 250.11869 | 10.18023 | 1362.56657 | 2.4693 | 222.62418 | 12.05782 | 1.01047 | 0.0176 | -390.31583 | 23.9316 | 0.99635
Hier entnehmen Partikeldaten |  |  |  |  | Komprimiert, in Textform
wPartikel(D) | wPartikel(G)
1350 | 1580 |  |  |  | Zusätzlicher Partikelfit mit D/G Peak bei 1350 cm-1 und 1580 cm-1
Mit Grafit (D-Peak, G-Peak + Schulter; jeweils Lorentzian)
Origin 8.6 hier reinkopieren
| I0G | I0G | w0G | w0G | BG | BG | I0Gs | I0Gs | w0Gs | w0Gs | BGs | BGs | I0D | I0D | w0D | w0D | BD | BD | m | m | n | n | Statistik | Statistik
| Wert | Standardfehler | Wert | Standardfehler | Wert | Standardfehler | Wert | Standardfehler | Wert | Standardfehler | Wert | Standardfehler | Wert | Standardfehler | Wert | Standardfehler | Wert | Standardfehler | Wert | Standardfehler | Wert | Standardfehler | Chi-Quadr Reduziert | Kor. R-Quadrat
Sgl_n_5.prn | 5687.91171 | 18.23717 | 1580.93733 | 0.04419 | 25.04551 | 0.12425 | 397.5065 | 16.3396 | 1620 | 0 | 24.76207 | 1.82946 | 1483.57347 | 11.13652 | 1351.93962 | 0.20521 | 53.97617 | 0.64964 | 0.08804 | 0.00865 | 78.47732 | 11.9802 | 1064.51821 | 0.99864
Hier entnehmen Standardkurve
Sgl_n_5.prn | 5687.91171 | 18.23717 | 1580.93733 | 0.04419 | 25.04551 | 0.12425 | -10000 | 0 | 1483.57347 | 11.13652 | 1351.93962 | 0.20521 | 53.97617 | 0.64964 | 0.08804 | 0.00865 | 78.47732 | 11.9802 | 0.99864
Hier entnehmen G-Schulter |  |  |  |  | Komprimiert, in Textform
w0Gs | I0Gs
1620 | 397.5065 |  |  |  | G-Peak-Schulter bei 1620 cm-1 mit Intensität 0,07 (IGs/IG)
Datei | I0G |  | w0G |  | BG |  | QG |  | I0D |  | w0D |  | BD |  | m |  | n |  | R^2
| Fit | Δ |  | Δ |  | Δ |  | Δ |  | Δ |  | Δ |  | Δ |  | Δ |  | Δ
Note on H35: Makowski, Stefan: Q wird auf unendlich gesetzt, um die vorhandenen Rechenroutinen zu übernehmen. In origin wird der Grafit jedoch mit 2xLorentz gefittet
Note on B43: Intensität
Note on D43: Lage des Peakmittelpunktes in 1/cm
Note on F43: Breite des Peaks in 1/cm
Note on H43: Schiefefaktor
Note on T43: Korrelationskoeffizient zwischen Fit und Daten

## Daten
Protokoll Raman-Spektroskopie | [20 empty] | Legende:
Auswertung mit BWF+Lorentz-Baseline-Fit | [20 empty] | Berechnete Felder
Vom Auswerter auszufüllende Felder
| Chargennummer | [6 empty] | 251202P1
| Prüfkörper | [6 empty] | PF1
| Messgerät | [6 empty] | Renishaw inVia
| Laserwellenlänge / nm | [6 empty] | 514
| Objektiv / x-fach | [6 empty] | 50
| Messparameter / (Freitext) | [6 empty] | Standard (static 1110 cm-1, 5 x 60 s, 50x, Laserleistung 0,1 mW)
| Gemessen von | [6 empty] | LEUP
| Gemessen am | [6 empty] | 19.2.26
| Ausgewertet von | [6 empty] | ZAW
| Ausgewertet am | [6 empty] | 20.2.26
| Pfad Origin-Datei | [6 empty] | \\filer01\daten21100\03_Beschichtungen\2025\251202P1_ta-C_1,5µm_stehend_Ti-Zwischenschicht\Raman\Auswertung Raman.opju
| Protokollversion | [6 empty] | V2
Kommentar Auswertung
|  | Daten aus Origin-Fit | [18 empty] | Berechnete Größen | [5 empty] | Fitgrenzen |  | Ergebnis (Übergabe)
| Dateiname | G-Peak | [7 empty] | D-Peak | [5 empty] | Baseline |  |  |  | Fitqualität | [8 empty] | Basisdaten | [8 empty] | Erweiterte Daten
|  | I0G |  | w0G |  | BG |  | QG |  | I0D |  | w0D |  | BD |  | m |  | n |  | R^2 | Bewertung |  | G-Peak korr |  | D/G Peakhöhenv. |  | cm-1 |  | G-Peak korr |  | D/G Peakh.v. |  | Messung | Qualität |  | Fit gr | Fitgr | G-Peak |  |  |  | D-Peak |  |  | Baseline
|  | Fit | Δ | Fit | Δ | Fit | Δ | Fit | Δ | Fit | Δ | Fit | Δ | Fit | Δ | Fit | Δ | Fit | Δ |  | Fit | SBR | wG | Δ | I(D)/I(G) | Δ | min | max | wG | Δ | I(D)/I(G) | Δ | Anzahl | R2 | SBR | min | max | I0G | w0G | BG | QG | I0D | w0D | BD | m | n
| Musterzeile | 453.07129 | 9.88518 | 1603.79356 | 2.03331 | 292.73371 | 5.61045 | -1.65727 | 0.02957 | 95.81241 | 10.87318 | 1340.75727 | 5.50851 | 241.25665 | 33.55718 | -0.17377 | 0 | 2069.36374 | 3.0767 | 0.99914 | 3.065502 | 0.2530174 | 1515.476 | 5.301812 | 0.2114731 | 0.02861278
Einzelmessungen, für die Ergebnisübernahme
| B | 11952.19222 | 30.24515 | 1585.57526 | 0.5273 | 296.33832 | 1.26534 | -5.64333 | 0.08463 | 0 | 0 | 1350 | 0 | 200 | 0 | 0.22444 | 0.05894 | 1076.50359 | 74.08597 | 0.99898 | 2.9914 | 8.344346 | 1559.32 | 1.033151 | 0 | 0 | 850 | 1850 | 1558.695 | 1.084714 | 0 | 0 | 3 | 0.9989867 | 8.274719 | 850 | 1850 | 11696.73904 | 1585.42991 | 295.61439 | -5.537483 | 0 | 1350 | 200 | 0.2821533 | 966.7067
| B | 11124.06908 | 28.11355 | 1585.70747 | 0.52687 | 296.0227 | 1.2447 | -5.2365 | 0.0736 | 0 | 0 | 1350 | 0 | 200 | 0 | 0.42195 | 0.05457 | 664.38732 | 69.41343 | 0.99901 | 3.004365 | 8.342156 | 1557.442 | 1.042993 | 0 | 0
| B | 12013.95582 | 30.17411 | 1585.007 | 0.52506 | 294.48215 | 1.25842 | -5.73262 | 0.08699 | 0 | 0 | 1350 | 0 | 200 | 0 | 0.20007 | 0.05903 | 1159.22912 | 74.18626 | 0.99897 | 2.987163 | 8.137654 | 1559.322 | 1.024575 | 0 | 0
Aussortierte Einzelmessungen, nicht für Ergebnisübernahme | [28 empty] | Kommentar
Note on I16: Makowski, Stefan: Vorschläge: typisches Spektrum/ausgeprägter D-Peak/schwaches Signal/schlechter Modellfit
Note on AB18: Makowski, Stefan: per Hand eintragen, vorzugsweise identisch für alle Datensätze
Note on A20: Makowski, Stefan: A = Auftrag I = Intern
Note on C20: Intensität
Note on E20: Lage des Peakmittelpunktes in 1/cm
Note on G20: Breite des Peaks in 1/cm
Note on I20: Schiefefaktor
Note on U20: Korrelationskoeffizient zwischen Fit und Daten
Note on V20: Makowski, Stefan: Achsen jeweils formiert mit automatischer Formatierung (Skala von grün/hoch n ach rot/niedrig)
Note on V21: Stefan Makowski: Maß für Fitqualität: =abs(log(1-R^2)) =Anzahl der 9er-Stellen
Note on W21: Makowski, Stefan: Signal-Baseline-Ratio Signalstärke: Verhältnis der Intensitäten von G-Peak und Untergrund an Ort des G-Peaks
Note on X21: makowski: korrigierte Lage des G-Peak (tatsächliches Maximum), nicht Mittelwert
Note on Z21: makowski: Peakhöhenverhältnis (D-G-Peak zu D-Peak)
Note on AD21: makowski: korrigierte Lage des G-Peak (tatsächliches Maximum), nicht Mittelwert
Note on AF21: makowski: Peakhöhenverhältnis (D-G-Peak zu D-Peak)

## Uebergabe
Chargennummer | 251202P1
Prüfkörper | PF1
Laserwellenlänge | 514 | nm
G-Peak-Lage_korr_MW | 1558.695 | cm^-1
G-Peak-Lage_korr_Stabw | 1.084714 | cm^-1
D/G-Peak_HV_MW | 0
D/G-Peak_HV_Stabw | 0
Anzahl Messungen | 3
Fit_R2 | 0.9989867
Kommentar Auswertung | 0
Protokollversion | V2
Messgerät | Renishaw inVia
Objektiv | 50 | x
Messparameter | Standard (static 1110 cm-1, 5 x 60 s, 50x, Laserleistung 0,1 mW)
Gemessen von | LEUP
Gemessen an | 19.2.26
Ausgewertet von | ZAW
Ausgewertet am | 20.2.26
Origin-Auswertung_Pfad | \\filer01\daten21100\03_Beschichtungen\2025\251202P1_ta-C_1,5µm_stehend_Ti-Zwischenschicht\Raman\Auswertung Raman.opju
Signal_Background_Ratio | 8.274719
Unter_Fitgrenze_höchstens | 850 | cm^-1
Obere_Fitgrenze_mindestens | 1850 | cm^-1
G-Peak_Intensität | 11696.73904
G-Peak_Lage | 1585.42991 | cm^-1
G-Peak_Breite | 295.61439 | cm^-1
G-Peak_Schiefe | -5.537483
D-Peak_Intensität | 0
D-Peak_Lage | 1350 | cm^-1
D-Peak_Breite | 200 | cm^-1
Basislinie_Anstieg_m | 0.2821533
Basislinie_Verschiebung_n | 966.7067