## Daten
Protokoll Raman-Spektroskopie | [20 empty] | Legende:
Auswertung mit BWF+Lorentz-Baseline-Fit | [20 empty] | Berechnete Felder
Vom Auswerter auszufüllende Felder
| Chargennummer | [6 empty] | 241024P1
| Prüfkörper | [6 empty] | PF1
| Messgerät | [6 empty] | Renishaw
| Laserwellenlänge / nm | [6 empty] | 514
| Objektiv / x-fach | [6 empty] | 50
Messparameter / (Freitext)
| Gemessen von | [6 empty] | LEUP
| Gemessen am | [6 empty] | Feb 2025
| Ausgewertet von | [6 empty] | ZAW
| Ausgewertet am | [6 empty] | 14.2.25
Pfad Origin-Datei
| Protokollversion | [6 empty] | V2
Kommentar Auswertung
|  | Daten aus Origin-Fit | [18 empty] | Berechnete Größen | [5 empty] | Fitgrenzen |  | Ergebnis (Übergabe)
| Dateiname | G-Peak | [7 empty] | D-Peak | [5 empty] | Baseline |  |  |  | Fitqualität | [8 empty] | Basisdaten | [8 empty] | Erweiterte Daten
|  | I0G |  | w0G |  | BG |  | QG |  | I0D |  | w0D |  | BD |  | m |  | n |  | R^2 | Bewertung |  | G-Peak korr |  | D/G Peakhöhenv. |  | cm-1 |  | G-Peak korr |  | D/G Peakh.v. |  | Messung | Qualität |  | Fit gr | Fitgr | G-Peak |  |  |  | D-Peak |  |  | Baseline
|  | Fit | Δ | Fit | Δ | Fit | Δ | Fit | Δ | Fit | Δ | Fit | Δ | Fit | Δ | Fit | Δ | Fit | Δ |  | Fit | SBR | wG | Δ | I(D)/I(G) | Δ | min | max | wG | Δ | I(D)/I(G) | Δ | Anzahl | R2 | SBR | min | max | I0G | w0G | BG | QG | I0D | w0D | BD | m | n
| Musterzeile | 453.07129 | 9.88518 | 1603.79356 | 2.03331 | 292.73371 | 5.61045 | -1.65727 | 0.02957 | 95.81241 | 10.87318 | 1340.75727 | 5.50851 | 241.25665 | 33.55718 | -0.17377 | 0 | 2069.36374 | 3.0767 | 0.99914 | 3.065502 | 0.2530174 | 1515.476 | 5.301812 | 0.2114731 | 0.02861278
Einzelmessungen, für die Ergebnisübernahme
| B | 15511.48255 | 37.39862 | 1584.78071 | 0.50561 | 291.52431 | 1.19318 | -5.43163 | 0.07604 | 0 | 0 | 1350 | 0 | 200 | 0 | 0.53629 | 0.07319 | 1097.72883 | 93.0127 | 0.99905 | 3.022276 | 7.964283 | 1557.945 | 0.9911336 | 0 | 0 | 850 | 1850 | 1556.807 | 1.09446 | 0 | 0 | 3 | 0.9990567 | 8.066524 | 850 | 1850 | 16785.58 | 1584.27114 | 291.5825 | -5.31362 | 0 | 1350 | 200 | 0.6152 | 1107.354
| B | 17817.5775 | 42.12412 | 1583.58924 | 0.499 | 291.95253 | 1.17187 | -5.43156 | 0.07501 | 0 | 0 | 1350 | 0 | 200 | 0 | 0.547 | 0.08271 | 1390.30679 | 105.27968 | 0.99907 | 3.031517 | 7.896007 | 1556.714 | 0.9780284 | 0 | 0
| B | 17027.67616 | 41.15549 | 1584.44347 | 0.50796 | 291.27066 | 1.17898 | -5.07767 | 0.06743 | 0 | 0 | 1350 | 0 | 200 | 0 | 0.76231 | 0.08032 | 834.0267 | 103.27778 | 0.99905 | 3.022276 | 8.339281 | 1555.762 | 1.004937 | 0 | 0
Aussortierte Einzelmessungen, nicht für Ergebnisübernahme | [28 empty] | Kommentar
Note on I16: Makowski, Stefan: Vorschläge: typisches Spektrum/ausgeprägter D-Peak/schwaches Signal/schlechter Modellfit
Note on AB18: Makowski, Stefan: per Hand eintragen, vorzugsweise identisch für alle Datensätze
Note on A20: Makowski, Stefan: A = Auftrag I = Intern
Note on C20: Intensität
Note on E20: Lage des Peakmittelpunktes in 1/cm
Note on G20: Breite des Peaks in 1/cm
Note on I20: Schiefefaktor
Note on U20: Korrelationskoeffizient zwischen Fit und Daten
Note on V20: Makowski, Stefan: Achsen jeweils formiert mit automatischer Formatierung (Skala von grün/hoch n ach rot/niedrig)
Note on V21: Stefan Makowski: Maß für Fitqualität: =abs(log(1-R^2)) =Anzahl der 9er-Stellen
Note on W21: Makowski, Stefan: Signal-Baseline-Ratio Signalstärke: Verhältnis der Intensitäten von G-Peak und Untergrund an Ort des G-Peaks
Note on X21: makowski: korrigierte Lage des G-Peak (tatsächliches Maximum), nicht Mittelwert
Note on Z21: makowski: Peakhöhenverhältnis (D-G-Peak zu D-Peak)
Note on AD21: makowski: korrigierte Lage des G-Peak (tatsächliches Maximum), nicht Mittelwert
Note on AF21: makowski: Peakhöhenverhältnis (D-G-Peak zu D-Peak)