## Daten
Protokoll Raman-Spektroskopie | [20 empty] | Legende:
Auswertung mit BWF+Lorentz-Baseline-Fit | [20 empty] | Berechnete Felder
Vom Auswerter auszufüllende Felder
| Chargennummer | [6 empty] | 241213P1
| Prüfkörper | [6 empty] | CSP
| Messgerät | [6 empty] | Renishaw inVia
| Laserwellenlänge / nm | [6 empty] | 514
| Objektiv / x-fach | [6 empty] | 50
| Messparameter / (Freitext) | [6 empty] | Standard (static 1110 cm-1, 5 x 60 s, 50x, Laserleistung 0,1 mW)
| Gemessen von | [6 empty] | Kleber
| Gemessen am | [6 empty] | 10.2.25
| Ausgewertet von | [6 empty] | ZAW
| Ausgewertet am | [6 empty] | 11.2.25
Pfad Origin-Datei
| Protokollversion | [6 empty] | V2
Kommentar Auswertung
|  | Daten aus Origin-Fit | [18 empty] | Berechnete Größen | [5 empty] | Fitgrenzen |  | Ergebnis (Übergabe)
| Dateiname | G-Peak | [7 empty] | D-Peak | [5 empty] | Baseline |  |  |  | Fitqualität | [8 empty] | Basisdaten | [8 empty] | Erweiterte Daten
|  | I0G |  | w0G |  | BG |  | QG |  | I0D |  | w0D |  | BD |  | m |  | n |  | R^2 | Bewertung |  | G-Peak korr |  | D/G Peakhöhenv. |  | cm-1 |  | G-Peak korr |  | D/G Peakh.v. |  | Messung | Qualität |  | Fit gr | Fitgr | G-Peak |  |  |  | D-Peak |  |  | Baseline
|  | Fit | Δ | Fit | Δ | Fit | Δ | Fit | Δ | Fit | Δ | Fit | Δ | Fit | Δ | Fit | Δ | Fit | Δ |  | Fit | SBR | wG | Δ | I(D)/I(G) | Δ | min | max | wG | Δ | I(D)/I(G) | Δ | Anzahl | R2 | SBR | min | max | I0G | w0G | BG | QG | I0D | w0D | BD | m | n
| Musterzeile | 453.07129 | 9.88518 | 1603.79356 | 2.03331 | 292.73371 | 5.61045 | -1.65727 | 0.02957 | 95.81241 | 10.87318 | 1340.75727 | 5.50851 | 241.25665 | 33.55718 | -0.17377 | 0 | 2069.36374 | 3.0767 | 0.99914 | 3.065502 | 0.2530174 | 1515.476 | 5.301812 | 0.2114731 | 0.02861278
Einzelmessungen, für die Ergebnisübernahme
| Mitte_3 | 12901.53999 | 51.46111 | 1579.77482 | 0.85161 | 276.91027 | 1.83567 | -4.31275 | 0.08521 | 0 | 0 | 1350 | 0 | 200 | 0 | 4.12583 | 0.10088 | 63.61491 | 136.01146 | 0.99769 | 2.636388 | 1.960274 | 1547.671 | 1.698724 | 0 | 0 | 850 | 1850 | #DIV/0! | #DIV/0! | #DIV/0! | #DIV/0! | 12 | 0.9987775 | #DIV/0! | 850 | 20 | 11496.67 | 1582.509 | 285.1787 | -3.701877 | 470.9006 | 1350 | 200 | 2.5016725 | -1458.041
| Anfang_3 | 10778.6395 | 44.11776 | 1585.24458 | 0.82393 | 276.72888 | 1.64159 | -3.12621 | 0.04625 | 0 | 0 | 1350 | 0 | 200 | 0 | 5.25992 | 0.08167 | -2382.80914 | 117.43034 | 0.9981 | 2.721246 | 1.809878 | 1540.985 | 1.74127 | 0 | 0
| Ende_3 | 9698.14552 | 43.53415 | 1598.89204 | 0.78952 | 280.87895 | 1.4391 | -2.19621 | 0.02436 | 0 | 0 | 1350 | 0 | 200 | 0 | 6.8387 | 0.07316 | -5159.0182 | 113.53658 | 0.99849 | 2.821023 | 1.679238 | 1534.946 | 1.826434 | 0 | 0
[21 empty] | 0 | #DIV/0! | #DIV/0! | #DIV/0! | #DIV/0! | #DIV/0!
| Mitte_2 | 11501.92204 | 31.01705 | 1581.2006 | 0.57204 | 289.2229 | 1.22272 | -3.96908 | 0.04837 | 583.21699 | 0 | 1350 | 0 | 200 | 0 | 1.44116 | 0.05984 | -890.88945 | 81.16018 | 0.99893 | 2.970616 | 8.287442 | 1544.766 | 1.170087 | 0.05070605 | 0.0001367382 |  | 20 | 1544.108 | 3.194941 | 0.02141621 | 0.01397749
| Anfang_2 | 10458.73297 | 29.29006 | 1585.60561 | 0.62569 | 284.77236 | 1.36864 | -3.22464 | 0.0435 | 999.55624 | 40.1326 | 1350 | 0 | 200 | 0 | 2.13853 | 0.06877 | -2131.07011 | 105.62714 | 0.99902 | 3.008774 | 8.301932 | 1541.45 | 1.433561 | 0.09557145 | 0.004104885 |  | 40 | 1541.094 | 1.007616 | 0.08771267 | 0.0299727
| Ende_2 | 11747.77365 | 31.10397 | 1578.99794 | 0.62979 | 291.17425 | 1.44603 | -4.06925 | 0.06683 | 462.37256 | 45.06325 | 1350 | 0 | 200 | 0 | 1.36661 | 0.07479 | -635.27753 | 110.60758 | 0.99895 | 2.978811 | 7.715617 | 1543.221 | 1.395046 | 0.03935831 | 0.003940104 |  | 60 | 1543.146 | 1.659358 | 0.03184503 | 0.02972539
[21 empty] | 0 | #DIV/0! | #DIV/0! | #DIV/0! | #DIV/0! | #DIV/0! |  | 80 | 1541.201 | 6.365433 | 0 | 0
| Mitte_1 | 10319.95509 | 26.92835 | 1584.4946 | 0.58587 | 282.291 | 1.27592 | -3.2314 | 0.04111 | 1007.2906 | 37.53645 | 1350 | 0 | 200 | 0 | 2.02176 | 0.06372 | -2123.94623 | 98.04663 | 0.99912 | 3.055517 | 9.559749 | 1540.815 | 1.338986 | 0.0976061 | 0.003891957
| Anfang_1 | 10659.40352 | 28.49523 | 1585.59897 | 0.5913 | 279.44676 | 1.27031 | -3.08137 | 0.03825 | 1188.39497 | 39.47949 | 1350 | 0 | 200 | 0 | 2.29816 | 0.06722 | -2509.13505 | 104.37601 | 0.99911 | 3.05061 | 9.392993 | 1540.254 | 1.360304 | 0.1114879 | 0.004001759 |  |  | 1542.387 |  | 0.03524348
| Ende_1 | 11112.09856 | 28.85737 | 1579.54957 | 0.61261 | 288.44552 | 1.38948 | -3.86258 | 0.05924 | 600.5419 | 41.82713 | 1350 | 0 | 200 | 0 | 1.38412 | 0.06944 | -963.44184 | 103.69102 | 0.999 | 3 | 9.087092 | 1542.211 | 1.36513 | 0.05404397 | 0.003904456 |  |  | 1.485334 |  | 0.03740705
[21 empty] | 0 | #DIV/0! | #DIV/0! | #DIV/0! | #DIV/0! | #DIV/0!
| Mitte | 13443.61405 | 34.17446 | 1579.57888 | 0.6141 | 291.3866 | 1.40515 | -4.43492 | 0.07687 | 361.22325 | 49.59607 | 1350 | 0 | 200 | 0 | 1.05786 | 0.08271 | -318.00394 | 120.39222 | 0.99898 | 2.9914 | 9.936377 | 1546.727 | 1.341929 | 0.0268695 | 0.003757496
| Anfang | 13632.49794 | 32.98833 | 1575.33709 | 0.59659 | 291.7842 | 1.39086 | -4.81678 | 0.08746 | 75.44352 | 49.77764 | 1350 | 0 | 200 | 0 | 0.87448 | 0.08086 | 213.4831 | 116.75626 | 0.99901 | 3.004365 | 8.568057 | 1545.049 | 1.290922 | 0.005534094 | 0.003664787
| B | 11705.67596 | 30.34031 | 1575.82816 | 0.62214 | 289.10306 | 1.43669 | -4.09733 | 0.06716 | 372.76764 | 45.43346 | 1350 | 0 | 200 | 0 | 1.21294 | 0.07374 | -659.99968 | 109.44634 | 0.99893 | 2.970616 | 9.354174 | 1540.549 | 1.375731 | 0.03184503 | 0.003963859
Aussortierte Einzelmessungen, nicht für Ergebnisübernahme | [28 empty] | Kommentar
Note on I16: Makowski, Stefan: Vorschläge: typisches Spektrum/ausgeprägter D-Peak/schwaches Signal/schlechter Modellfit
Note on AB18: Makowski, Stefan: per Hand eintragen, vorzugsweise identisch für alle Datensätze
Note on A20: Makowski, Stefan: A = Auftrag I = Intern
Note on C20: Intensität
Note on E20: Lage des Peakmittelpunktes in 1/cm
Note on G20: Breite des Peaks in 1/cm
Note on I20: Schiefefaktor
Note on U20: Korrelationskoeffizient zwischen Fit und Daten
Note on V20: Makowski, Stefan: Achsen jeweils formiert mit automatischer Formatierung (Skala von grün/hoch n ach rot/niedrig)
Note on V21: Stefan Makowski: Maß für Fitqualität: =abs(log(1-R^2)) =Anzahl der 9er-Stellen
Note on W21: Makowski, Stefan: Signal-Baseline-Ratio Signalstärke: Verhältnis der Intensitäten von G-Peak und Untergrund an Ort des G-Peaks
Note on X21: makowski: korrigierte Lage des G-Peak (tatsächliches Maximum), nicht Mittelwert
Note on Z21: makowski: Peakhöhenverhältnis (D-G-Peak zu D-Peak)
Note on AD21: makowski: korrigierte Lage des G-Peak (tatsächliches Maximum), nicht Mittelwert
Note on AF21: makowski: Peakhöhenverhältnis (D-G-Peak zu D-Peak)