## Daten
Protokoll Raman-Spektroskopie | [20 empty] | Legende:
Auswertung mit BWF+Lorentz-Baseline-Fit | [20 empty] | Berechnete Felder
Vom Auswerter auszufüllende Felder
| Chargennummer | [6 empty] | 241213P1
| Prüfkörper | [6 empty] | PF8
| Messgerät | [6 empty] | Renishaw inVia
| Laserwellenlänge / nm | [6 empty] | 514
| Objektiv / x-fach | [6 empty] | 50
| Messparameter / (Freitext) | [6 empty] | Standard (static 1110 cm-1, 5 x 60 s, 50x, Laserleistung 0,1 mW)
| Gemessen von | [6 empty] | Kleber
| Gemessen am | [6 empty] | 10.2.25
| Ausgewertet von | [6 empty] | ZAW
| Ausgewertet am | [6 empty] | 11.2.25
Pfad Origin-Datei
| Protokollversion | [6 empty] | V2
Kommentar Auswertung
|  | Daten aus Origin-Fit | [18 empty] | Berechnete Größen | [5 empty] | Fitgrenzen |  | Ergebnis (Übergabe)
| Dateiname | G-Peak | [7 empty] | D-Peak | [5 empty] | Baseline |  |  |  | Fitqualität | [8 empty] | Basisdaten | [8 empty] | Erweiterte Daten
|  | I0G |  | w0G |  | BG |  | QG |  | I0D |  | w0D |  | BD |  | m |  | n |  | R^2 | Bewertung |  | G-Peak korr |  | D/G Peakhöhenv. |  | cm-1 |  | G-Peak korr |  | D/G Peakh.v. |  | Messung | Qualität |  | Fit gr | Fitgr | G-Peak |  |  |  | D-Peak |  |  | Baseline
|  | Fit | Δ | Fit | Δ | Fit | Δ | Fit | Δ | Fit | Δ | Fit | Δ | Fit | Δ | Fit | Δ | Fit | Δ |  | Fit | SBR | wG | Δ | I(D)/I(G) | Δ | min | max | wG | Δ | I(D)/I(G) | Δ | Anzahl | R2 | SBR | min | max | I0G | w0G | BG | QG | I0D | w0D | BD | m | n
| Musterzeile | 453.07129 | 9.88518 | 1603.79356 | 2.03331 | 292.73371 | 5.61045 | -1.65727 | 0.02957 | 95.81241 | 10.87318 | 1340.75727 | 5.50851 | 241.25665 | 33.55718 | -0.17377 | 0 | 2069.36374 | 3.0767 | 0.99914 | 3.065502 | 0.2530174 | 1515.476 | 5.301812 | 0.2114731 | 0.02861278
Einzelmessungen, für die Ergebnisübernahme
| B | 13765.66455 | 33.49382 | 1580.30117 | 0.59325 | 290.76398 | 1.34765 | -4.70641 | 0.08339 | 304.04064 | 48.59853 | 1350 | 0 | 200 | 0 | 0.89612 | 0.08141 | 81.0172 | 117.22545 | 0.99905 | 3.022276 | 9.194538 | 1549.411 | 1.283746 | 0.02208688 | 0.003584157 | 850 | 1850 | 1549.282 | 2.545579 | 0.02582137 | 0.01421667 | 3 | 0.9989633 | 7.320028 | 850 | 1850 | 12556.22 | 1580.298 | 289.8938 | -4.676543 | 321.34754 | 1350 | 200 | 1.330777 | -117.6784
| B | 11885.09162 | 33.08564 | 1578.64496 | 0.67934 | 287.32263 | 1.53412 | -4.49354 | 0.08807 | 493.61787 | 49.11824 | 1350 | 0 | 200 | 0 | 2.35939 | 0.08111 | -611.56011 | 118.1162 | 0.99886 | 2.943095 | 3.817793 | 1546.674 | 1.476643 | 0.04153253 | 0.004248379
| B | 12017.89418 | 30.51191 | 1581.94839 | 0.61829 | 291.59493 | 1.3985 | -4.82968 | 0.09115 | 166.38411 | 43.57959 | 1350 | 0 | 200 | 0 | 0.73682 | 0.07384 | 177.50769 | 105.59813 | 0.99898 | 2.9914 | 8.947752 | 1551.761 | 1.332803 | 0.0138447 | 0.003661375
Aussortierte Einzelmessungen, nicht für Ergebnisübernahme | [28 empty] | Kommentar
Note on I16: Makowski, Stefan: Vorschläge: typisches Spektrum/ausgeprägter D-Peak/schwaches Signal/schlechter Modellfit
Note on AB18: Makowski, Stefan: per Hand eintragen, vorzugsweise identisch für alle Datensätze
Note on A20: Makowski, Stefan: A = Auftrag I = Intern
Note on C20: Intensität
Note on E20: Lage des Peakmittelpunktes in 1/cm
Note on G20: Breite des Peaks in 1/cm
Note on I20: Schiefefaktor
Note on U20: Korrelationskoeffizient zwischen Fit und Daten
Note on V20: Makowski, Stefan: Achsen jeweils formiert mit automatischer Formatierung (Skala von grün/hoch n ach rot/niedrig)
Note on V21: Stefan Makowski: Maß für Fitqualität: =abs(log(1-R^2)) =Anzahl der 9er-Stellen
Note on W21: Makowski, Stefan: Signal-Baseline-Ratio Signalstärke: Verhältnis der Intensitäten von G-Peak und Untergrund an Ort des G-Peaks
Note on X21: makowski: korrigierte Lage des G-Peak (tatsächliches Maximum), nicht Mittelwert
Note on Z21: makowski: Peakhöhenverhältnis (D-G-Peak zu D-Peak)
Note on AD21: makowski: korrigierte Lage des G-Peak (tatsächliches Maximum), nicht Mittelwert
Note on AF21: makowski: Peakhöhenverhältnis (D-G-Peak zu D-Peak)