## Daten
Protokoll Raman-Spektroskopie | [20 empty] | Legende:
Auswertung mit BWF+Lorentz-Baseline-Fit | [20 empty] | Berechnete Felder
Vom Auswerter auszufüllende Felder
| Chargennummer | [6 empty] | 241029P1
| Prüfkörper | [6 empty] | PF2
| Messgerät | [6 empty] | Renishaw
| Laserwellenlänge / nm | [6 empty] | 514
| Objektiv / x-fach | [6 empty] | 50
Messparameter / (Freitext)
| Gemessen von | [6 empty] | LEUP
| Gemessen am | [6 empty] | Feb 2025
| Ausgewertet von | [6 empty] | ZAW
| Ausgewertet am | [6 empty] | 14.2.25
Pfad Origin-Datei
| Protokollversion | [6 empty] | V2
Kommentar Auswertung
|  | Daten aus Origin-Fit | [18 empty] | Berechnete Größen | [5 empty] | Fitgrenzen |  | Ergebnis (Übergabe)
| Dateiname | G-Peak | [7 empty] | D-Peak | [5 empty] | Baseline |  |  |  | Fitqualität | [8 empty] | Basisdaten | [8 empty] | Erweiterte Daten
|  | I0G |  | w0G |  | BG |  | QG |  | I0D |  | w0D |  | BD |  | m |  | n |  | R^2 | Bewertung |  | G-Peak korr |  | D/G Peakhöhenv. |  | cm-1 |  | G-Peak korr |  | D/G Peakh.v. |  | Messung | Qualität |  | Fit gr | Fitgr | G-Peak |  |  |  | D-Peak |  |  | Baseline
|  | Fit | Δ | Fit | Δ | Fit | Δ | Fit | Δ | Fit | Δ | Fit | Δ | Fit | Δ | Fit | Δ | Fit | Δ |  | Fit | SBR | wG | Δ | I(D)/I(G) | Δ | min | max | wG | Δ | I(D)/I(G) | Δ | Anzahl | R2 | SBR | min | max | I0G | w0G | BG | QG | I0D | w0D | BD | m | n
| Musterzeile | 453.07129 | 9.88518 | 1603.79356 | 2.03331 | 292.73371 | 5.61045 | -1.65727 | 0.02957 | 95.81241 | 10.87318 | 1340.75727 | 5.50851 | 241.25665 | 33.55718 | -0.17377 | 0 | 2069.36374 | 3.0767 | 0.99914 | 3.065502 | 0.2530174 | 1515.476 | 5.301812 | 0.2114731 | 0.02861278
Einzelmessungen, für die Ergebnisübernahme
| B | 16312.72882 | 38.82422 | 1579.48764 | 0.60135 | 290.7669 | 1.35768 | -6.19346 | 0.14379 | 0 | 57.36551 | 1350 | 0 | 200 | 0 | 0.1609 | 0.09578 | 2068.53657 | 132.48183 | 0.99901 | 3.004365 | 7.023247 | 1556.014 | 1.255931 | 0 | 0.00351661 | 850 | 1850 | 1555.432 | 1.022317 | 0.005615431 | 0.009726211 | 3 | 0.9989367 | 6.415164 | 850 | 1850 | 13120.70435 | 1581.81234 | 291.79786 | -5.565973 | 61.59644 | 1350 | 200 | 0.6538633 | 1169.418
| B | 10969.13841 | 30.98519 | 1584.18468 | 0.69088 | 290.56227 | 1.53762 | -5.16032 | 0.11589 | 184.78931 | 43.64396 | 1350 | 0 | 200 | 0 | 1.42296 | 0.07494 | 594.12408 | 105.73502 | 0.99883 | 2.931814 | 3.851043 | 1556.031 | 1.472134 | 0.01684629 | 0.004026382
| B | 12080.24582 | 30.14745 | 1581.7647 | 0.53201 | 294.06441 | 1.23739 | -5.34414 | 0.07738 | 0 | 0 | 1350 | 0 | 200 | 0 | 0.37773 | 0.0594 | 845.59187 | 75.89436 | 0.99897 | 2.987163 | 8.371202 | 1554.252 | 1.04615 | 0 | 0
Aussortierte Einzelmessungen, nicht für Ergebnisübernahme | [28 empty] | Kommentar
Note on I16: Makowski, Stefan: Vorschläge: typisches Spektrum/ausgeprägter D-Peak/schwaches Signal/schlechter Modellfit
Note on AB18: Makowski, Stefan: per Hand eintragen, vorzugsweise identisch für alle Datensätze
Note on A20: Makowski, Stefan: A = Auftrag I = Intern
Note on C20: Intensität
Note on E20: Lage des Peakmittelpunktes in 1/cm
Note on G20: Breite des Peaks in 1/cm
Note on I20: Schiefefaktor
Note on U20: Korrelationskoeffizient zwischen Fit und Daten
Note on V20: Makowski, Stefan: Achsen jeweils formiert mit automatischer Formatierung (Skala von grün/hoch n ach rot/niedrig)
Note on V21: Stefan Makowski: Maß für Fitqualität: =abs(log(1-R^2)) =Anzahl der 9er-Stellen
Note on W21: Makowski, Stefan: Signal-Baseline-Ratio Signalstärke: Verhältnis der Intensitäten von G-Peak und Untergrund an Ort des G-Peaks
Note on X21: makowski: korrigierte Lage des G-Peak (tatsächliches Maximum), nicht Mittelwert
Note on Z21: makowski: Peakhöhenverhältnis (D-G-Peak zu D-Peak)
Note on AD21: makowski: korrigierte Lage des G-Peak (tatsächliches Maximum), nicht Mittelwert
Note on AF21: makowski: Peakhöhenverhältnis (D-G-Peak zu D-Peak)